## Alloy Selector
| Kovar / Rodar | Copper & Its Alloys | Ceramic - Metallized | Nickel & Its Alloys | Steel - Stainless | Steel - Carbon & Low Alloy | Steel - Tool & High-Speed | Superalloys - Nickel /Cobalt & Heat Res. | Titanium / Zirconium Alloys | Refractory Metals | Ceramic / Graphite / Diamond | Tungsten Carbide
Tungsten Carbide | Copper (OFHC) | Copper-ABA® | None | Copper (OFHC) | Copper (OFHC) | Copper (OFHC) | Copper-ABA® | Copper-ABA® | Copper-ABA® | Copper-ABA® | Copper-ABA® | Copper (OFHC)
| Copper-ABA® | 35% Gold 65% Copper |  | Copper-ABA® | Copper-ABA® | Copper-ABA® | Cusil®-ABA® | Cusil®-ABA® | Cusil®-ABA® | Cusil®-ABA® | Cusil®-ABA® | Copper-ABA®
| Cusil®-ABA® | 37.5% Gold 62.5% Copper |  | 35% Gold 65% Copper | Cusil®-ABA® | Cusil®-ABA® | Cusin-1-ABA® | Cusin-1-ABA® | Cusin-1-ABA® | Cusin-1-ABA® | Cusin-1-ABA® | Cusil®-ABA®
| Cusin-1-ABA® | 40% Gold 60% Copper |  | 37.5% Gold 62.5% Copper | Cusin-1-ABA® | Cusin-1-ABA® | Incusil®-ABA® | Incusil®-ABA® | Gapasil®-9 | Gapasil®-9 | Gold-ABA® | Cusin-1-ABA®
| Incusil®-ABA® | 50% Gold 50% Copper |  | 40% Gold 60% Copper | Incusil®-ABA® | Incusil®-ABA® | Nicoro® (BAu-3) | Nicoro® (BAu-3) | Incusil®-ABA® | Gold-ABA® | Incusil®-ABA® | Gold-ABA®
| Nicuman®-23 | 80% Gold 20% Copper |  | 50% Gold 50% Copper | Nicoro® (BAu-3) | Nicuman®-23 | Nicoro®-80 | Nicoro®-80 | Silver-ABA® | Incusil®-ABA® | Silver-ABA® | Incusil®-ABA®
| Nicuman®-37 (AMS-4764) | Cusil®-ABA® |  | 80% Gold 20% Copper | Nicoro®-80 | Nicuman®-37 (AMS-4764) | Nicuman®-23 | Nicuman®-23 | Ticuni® | Nicuman®-23 | Ticusil® | Nicuman®-23
| Silver-ABA® | Cusin-1-ABA® |  | Cusil®-ABA® | Nicuman®-23 | Silver-ABA® | Nicuman®-37 (AMS-4764) | Nicuman®-37 (AMS-4764) | Ticuni®-60 | Nicuman®-37 (AMS-4764) |  | Nicuman®-37 (AMS-4764)
|  | Incusil®-ABA® |  | Cusin-1-ABA® | Nicuman®-37 (AMS-4764) |  | Palcusil®-10 | Palcusil®-10 | Ticusil® | Silver-ABA® |  | Silver (BAg-0)
|  | Nicuman®-23 |  | Incusil®-ABA® | Silver-ABA® |  | Palcusil®-15 | Palcusil®-15 | Tini™-67 | Ticusil® |  | Silver-ABA®
|  | Nicuman®-37 (AMS-4764) |  | Nicoro® (BAu-3) |  |  | Palcusil®-25 (BAg-32) | Palcusil®-25 (BAg-32)
|  |  |  | Nicoro®-80 |  |  | Palcusil®-5 | Palcusil®-5
|  |  |  | Nicuman®-23 |  |  | Silver-ABA® | Silver-ABA®
Nicuman®-37 (AMS-4764)
Silver-ABA®
Ceramic / Graphite / Diamond | Copper-ABA® | Copper-ABA® | None | Copper-ABA® | Copper-ABA® | Copper-ABA® | Copper-ABA® | Copper-ABA® | Copper-ABA® | Copper-ABA® | Copper-ABA® | Copper-ABA®
| Cusil®-ABA® | Cusil®-ABA® |  | Cusil®-ABA® | Cusil®-ABA® | Cusil®-ABA® | Cusil®-ABA® | Cusil®-ABA® | Cusil®-ABA® | Cusil®-ABA® | Cusil®-ABA® | Cusil®-ABA®
| Cusin-1-ABA® | Cusin-1-ABA® |  | Cusin-1-ABA® | Cusin-1-ABA® | Cusin-1-ABA® | Cusin-1-ABA® | Cusin-1-ABA® | Cusin-1-ABA® | Cusin-1-ABA® | Cusin-1-ABA® | Cusin-1-ABA®
| Incusil®-ABA® | Incusil®-ABA® |  | Incusil®-ABA® | Incusil®-ABA® | Incusil®-ABA® | Incusil®-ABA® | Incusil®-ABA® | Incusil®-ABA® | Gold-ABA® | Gold-ABA® | Gold-ABA®
| Silver-ABA® | Ticuni® |  | Ticuni® | Ticuni® | Ticusil® | Ticuni® | Ticuni® | Ticuni® | Incusil®-ABA® | Incusil®-ABA® | Incusil®-ABA®
| Ticuni® | Ticuni®-60 |  | Ticuni®-60 | Ticuni®-60 |  | Ticuni®-60 | Ticuni®-60 | Ticuni®-60 | Ticusil® | Silver-ABA® | Silver-ABA®
| Ticuni®-60 | Ticusil® |  | Ticusil® | Ticusil® |  | Ticusil® | Ticusil® | Ticusil® |  | Ticuni® | Ticusil®
| Ticusil® | Tini™-67 |  | Tini™-67 | Tini™-67 |  | Tini™-67 | Tini™-67 | Tini™-67 |  | Ticuni®-60
| Tini™-67 | [9 empty] | Ticusil®
Tini™-67
Refractory Metals | Copper (OFHC) | Copper-ABA® | None | Copper-ABA® | Copper (OFHC) | Copper (OFHC) | Copper (OFHC) | Copper-ABA® | Copper-ABA® | Copper-ABA® | Copper-ABA® | Copper-ABA®
| Copper-ABA® | Cusil®-ABA® |  | Cusil®-ABA® | Copper-ABA® | Copper-ABA® | Copper-ABA® | Cusil®-ABA® | Cusil®-ABA® | Cusil®-ABA® | Cusil®-ABA® | Cusil®-ABA®
| Cusil®-ABA® | Cusin-1-ABA® |  | Cusin-1-ABA® | Cusil®-ABA® | Cusil®-ABA® | Cusil®-ABA® | Cusin-1-ABA® | Cusin-1-ABA® | Cusin-1-ABA® | Cusin-1-ABA® | Cusin-1-ABA®
| Cusin-1-ABA® | Incusil®-ABA® |  | Incusil®-ABA® | Cusin-1-ABA® | Cusin-1-ABA® | Cusin-1-ABA® | Incusil®-ABA® | Gapasil®-9 | Gold-ABA® | Gold-ABA® | Gapasil®-9
| Incusil®-ABA® | Nicoro® (BAu-3) |  | Nioro™ (AMS-4787; BAu-4) | Incusil®-ABA® | Incusil®-ABA® | Incusil®-ABA® | Palco® (BPd-1) | Incusil®-ABA® | Incusil®-ABA® | Incusil®-ABA® | Gold-ABA®
| Nioro™ (AMS-4787; BAu-4) | Nicoro®-80 |  | Palni® | Nibsi®-4 | Nicoro® (BAu-3) | Palcusil®-10 | Palni® | Palsil®-10 | Nioro™ (AMS-4787; BAu-4) | Ticusil® | Incusil®-ABA®
| Palniro®-1 (AMS-4784) | Nioro™ (AMS-4787; BAu-4) |  | Palniro®-1 (AMS-4784) | Nioro™ (AMS-4787; BAu-4) | Nicoro®-80 | Palcusil®-15 | Palniro®-1 (AMS-4784) |  | Palladium |  | Nicuman®-23
| Palniro®-4 (AMS-4785) | Silcoro®-60 |  | Palniro®-4 (AMS-4785) | Palcusil®-10 | Palcusil®-10 | Palcusil®-25 (BAg-32) | Palniro®-4 (AMS-4785) |  | Palni® |  | Nicuman®-37 (AMS-4764)
| Palniro®-7 (AMS-4786) | Silcoro®-75 |  | Palniro®-7 (AMS-4786) | Palcusil®-15 | Palcusil®-15 | Palcusil®-5 | Palniro®-7 (AMS-4786) |  | Palniro®-1 (AMS-4784) |  | Silver-ABA®
| Silcoro®-60 |  |  | Paloro® (BAu-8) | Palcusil®-25 (BAg-32) | Palcusil®-25 (BAg-32) | Palni® | Silcoro®-60 |  | Palniro®-4 (AMS-4785) |  | Ticusil®
| Silcoro®-75 |  |  | Silver-ABA® | Palcusil®-5 | Palcusil®-5 | Paloro® (BAu-8) | Silcoro®-75 |  | Palniro®-7 (AMS-4786)
| Silver-ABA® |  |  |  | Palni® | Palni® | Silcoro®-60 |  |  | Paloro® (BAu-8)
[5 empty] | Palniro®-1 (AMS-4784) | Palsil®-10 | Silcoro®-75 |  |  | Platinum
[5 empty] | Palniro®-4 (AMS-4785) |  | Ticusil® |  |  | Silcoro®-60
[5 empty] | Palniro®-7 (AMS-4786) |  |  |  |  | Silcoro®-75
[5 empty] | Paloro® (BAu-8) |  |  |  |  | Ticusil®
Titanium / Zirconium Alloys | Copper-ABA® | Copper-ABA® | None | Copper-ABA® | Copper-ABA® | Copper-ABA® | Copper-ABA® | Copper-ABA® | Copper-ABA® | Copper-ABA® | Copper-ABA® | Copper-ABA®
| Cusil®-ABA® | Cusil®-ABA® |  | Cusil®-ABA® | Cusil®-ABA® | Cusil®-ABA® | Cusil®-ABA® | Cusil®-ABA® | Cusil®-ABA® | Cusil®-ABA® | Cusil®-ABA® | Cusil®-ABA®
| Cusin-1-ABA® | Cusin-1-ABA® |  | Cusin-1-ABA® | Cusin-1-ABA® | Cusin-1-ABA® | Cusin-1-ABA® | Cusin-1-ABA® | Cusin-1-ABA® | Cusin-1-ABA® | Cusin-1-ABA® | Cusin-1-ABA®
| Gapasil®-9 | Gapasil®-9 |  | Gapasil®-9 | Gapasil®-9 | Gapasil®-9 | Gapasil®-9 | Gapasil®-9 | Gapasil®-9 | Gapasil®-9 | Incusil®-ABA® | Gapasil®-9
| Incusil®-ABA® | Incusil®-ABA® |  | Incusil®-ABA® | Incusil®-ABA® | Incusil®-ABA® | Incusil®-ABA® | Incusil®-ABA® | Incusil®-ABA® | Incusil®-ABA® | Ticuni® | Incusil®-ABA®
| Silver-ABA® | Ticuni® |  | Palsil®-10 | Palsil®-10 | Palsil®-10 | Palsil®-10 | Palsil®-10 | Palsil®-10 | Palsil®-10 | Ticuni®-60 | Silver-ABA®
| Ticuni® | Ticuni®-60 |  | Ticuni® | Silver-ABA® | Silver-ABA® | Silver-ABA® | Silver-ABA® | Silver-ABA® |  | Ticusil® | Ticuni®
| Ticuni®-60 | Ticusil® |  | Ticuni®-60 | Ticuni® |  | Ticuni® |  | Ticuni® |  | Tini™-67 | Ticuni®-60
| Ticusil® | Tini™-67 |  | Ticusil® | Ticuni®-60 |  | Ticuni®-60 |  | Ticuni®-60 |  |  | Ticusil®
| Tini™-67 |  |  | Tini™-67 | Ticusil® |  | Ticusil® |  | Tini™-67 |  |  | Tini™-67
[5 empty] | Tini™-67 |  | Tini™-67
Superalloys - (Nickel / Cobalt) & Heat Resistant Alloys | Copper-ABA® | Copper-ABA® | None | Copper-ABA® | Copper-ABA® | Copper (OFHC) | Copper-ABA® | Copper-ABA® | Copper-ABA® | Copper-ABA® | Copper-ABA® | Copper-ABA®
| Cusil®-ABA® | Cusil®-ABA® |  | Cusil®-ABA® | Cusil®-ABA® | Copper-ABA® | Cusil®-ABA® | Cusil®-ABA® | Cusil®-ABA® | Cusil®-ABA® | Cusil®-ABA® | Cusil®-ABA®
| Cusin-1-ABA® | Cusin-1-ABA® |  | Cusin-1-ABA® | Cusin-1-ABA® | Cusil®-ABA® | Cusin-1-ABA® | Cusin-1-ABA® | Cusin-1-ABA® | Cusin-1-ABA® | Cusin-1-ABA® | Cusin-1-ABA®
| Icronibsi®-7 | Incusil®-ABA® |  | Icronibsi®-7 | Icronibsi®-7 | Cusin-1-ABA® | Icronibsi®-7 | Icronibsi®-7 | Gapasil®-9 | Incusil®-ABA® | Incusil®-ABA® | Incusil®-ABA®
| Incusil®-ABA® | Nicoro® (BAu-3) |  | Incusil®-ABA® | Incusil®-ABA® | Icronibsi®-7 | Incusil®-ABA® | Incusil®-ABA® | Incusil®-ABA® | Palco® (BPd-1) | Ticuni® | Nicoro® (BAu-3)
| Nibsi®-4 | Nicoro®-80 |  | Nibsi®-4 | Nibsi®-4 | Incusil®-ABA® | Nibsi®-4 | Nibsi®-4 | Palsil®-10 | Palni® | Ticuni®-60 | Nicoro®-80
| Nicoro® (BAu-3) | Nicuman®-23 |  | Nioro™ (AMS-4787; BAu-4) | Nioro™ (AMS-4787; BAu-4) | Nibsi®-4 | Nicuman®-23 | Nioro™ (AMS-4787; BAu-4) | Silver-ABA® | Palniro®-1 (AMS-4784) | Ticusil® | Nicuman®-23
| Nicoro®-80 | Nicuman®-37 (AMS-4764) |  | Palco® (BPd-1) | Palcusil®-10 | Nioro™ (AMS-4787; BAu-4) | Nicuman®-37 (AMS-4764) | Palco® (BPd-1) |  | Palniro®-4 (AMS-4785) | Tini™-67 | Nicuman®-37 (AMS-4764)
| Nioro™ (AMS-4787; BAu-4) | Palcusil®-10 |  | Palni® | Palcusil®-15 | Palcusil®-10 | Nioro™ (AMS-4787; BAu-4) | Palcusil®-10 |  | Palniro®-7 (AMS-4786) |  | Palcusil®-10
| Palcusil®-10 | Palcusil®-15 |  | Palnicro®-30 | Palcusil®-25 (BAg-32) | Palcusil®-15 | Palcusil®-10 | Palcusil®-15 |  | Silcoro®-60 |  | Palcusil®-15
| Palcusil®-15 | Palcusil®-25 (BAg-32) |  | Palnicro®-36-M | Palcusil®-5 | Palcusil®-25 (BAg-32) | Palcusil®-15 | Palcusil®-25 (BAg-32) |  | Silcoro®-75 |  | Palcusil®-25 (BAg-32)
| Palcusil®-25 (BAg-32) | Palcusil®-5 |  | Palniro®-1 (AMS-4784) | Palnicro®-30 | Palcusil®-5 | Palcusil®-25 (BAg-32) | Palcusil®-5 |  |  |  | Palcusil®-5
| Palcusil®-5 | Silcoro®-60 |  | Palniro®-4 (AMS-4785) | Palnicro®-36-M | Palnicro®-30 | Palcusil®-5 | Palni® |  |  |  | Silver-ABA®
| Silver-ABA® | Silcoro®-75 |  | Palniro®-7 (AMS-4786) | Palniro®-1 (AMS-4784) | Palnicro®-36-M | Palnicro®-30 | Palnicro®-30
|  |  |  | Palnisi™-47 | Palniro®-4 (AMS-4785) | Palnisi™-47 | Palnicro®-36-M | Palnicro®-36-M
|  |  |  | Paloro® (BAu-8) | Palniro®-7 (AMS-4786) |  | Palnisi™-47 | Palniro®-1 (AMS-4784)
[5 empty] | Palnisi™-47 |  | Silver-ABA® | Palniro®-4 (AMS-4785)
[5 empty] | Silver-ABA® |  |  | Palniro®-7 (AMS-4786)
Palnisi™-47
Silver-ABA®
Steel - Tool & High-Speed | Copper (OFHC) | Copper-ABA® | None | Copper-ABA® | Copper-ABA® | Copper (OFHC) | Copper (OFHC) | Copper-ABA® | Copper-ABA® | Copper (OFHC) | Copper-ABA® | Copper-ABA®
| Copper-ABA® | Cusil®-ABA® |  | Cusil®-ABA® | Cusil®-ABA® | Copper-ABA® | Copper-ABA® | Cusil®-ABA® | Cusil®-ABA® | Copper-ABA® | Cusil®-ABA® | Cusil®-ABA®
| Cusil®-ABA® | Cusin-1-ABA® |  | Cusin-1-ABA® | Cusin-1-ABA® | Cusil®-ABA® | Cusil®-ABA® | Cusin-1-ABA® | Cusin-1-ABA® | Cusil®-ABA® | Cusin-1-ABA® | Cusin-1-ABA®
| Cusin-1-ABA® | Incusil®-ABA® |  | Incusil®-ABA® | Icronibsi®-7 | Cusin-1-ABA® | Cusin-1-ABA® | Icronibsi®-7 | Gapasil®-9 | Cusin-1-ABA® | Incusil®-ABA® | Incusil®-ABA®
| Incusil®-ABA® | Nicuman®-23 |  | Nibsi®-4 | Incusil®-ABA® | Icronibsi®-7 | Icronibsi®-7 | Incusil®-ABA® | Incusil®-ABA® | Incusil®-ABA® | Ticuni® | Nicoro® (BAu-3)
| Nicuman®-23 | Nicuman®-37 (AMS-4764) |  | Nicuman®-23 | Nibsi®-4 | Incusil®-ABA® | Incusil®-ABA® | Nibsi®-4 | Palsil®-10 | Palcusil®-10 | Ticuni®-60 | Nicoro®-80
| Nicuman®-37 (AMS-4764) | Nicusil®-3 |  | Nicuman®-37 (AMS-4764) | Nicoro® (BAu-3) | Nibsi®-4 | Nibsi®-4 | Nicuman®-23 | Silver-ABA® | Palcusil®-15 | Ticusil® | Nicuman®-23
| Palcusil®-10 | Nicusil®-8 ( AMS-4765) |  | Nioro™ (AMS-4787; BAu-4) | Nicoro®-80 | Nicuman®-23 | Nicoro® (BAu-3) | Nicuman®-37 (AMS-4764) | Ticuni® | Palcusil®-25 (BAg-32) | Tini™-67 | Nicuman®-37 (AMS-4764)
| Palcusil®-15 |  |  | Palcusil®-10 | Nicuman®-23 | Nicuman®-37 (AMS-4764) | Nicoro®-80 | Nioro™ (AMS-4787; BAu-4) | Ticuni®-60 | Palcusil®-5 |  | Palcusil®-10
| Palcusil®-25 (BAg-32) |  |  | Palcusil®-15 | Nicuman®-37 (AMS-4764) | Nicusil®-3 | Palcusil®-10 | Palcusil®-10 | Ticusil® | Palni® |  | Palcusil®-15
| Palcusil®-5 |  |  | Palcusil®-25 (BAg-32) | Nioro™ (AMS-4787; BAu-4) | Nicusil®-8 ( AMS-4765) | Palcusil®-15 | Palcusil®-15 | Tini™-67 | Paloro® (BAu-8) |  | Palcusil®-25 (BAg-32)
| Silver-ABA® |  |  | Palcusil®-5 | Palcusil®-10 | Palcusil®-10 | Palcusil®-25 (BAg-32) | Palcusil®-25 (BAg-32) |  | Silcoro®-60 |  | Palcusil®-5
|  |  |  | Palnicro®-30 | Palcusil®-15 | Palcusil®-15 | Palcusil®-5 | Palcusil®-5 |  | Silcoro®-75 |  | Silver-ABA®
|  |  |  | Palnicro®-36-M | Palcusil®-25 (BAg-32) | Palcusil®-25 (BAg-32) | Palnicro®-30 | Palnicro®-30 |  | Ticusil®
|  |  |  | Palnisi™-47 | Palcusil®-5 | Palcusil®-5 | Palnicro®-36-M | Palnicro®-36-M
|  |  |  | Silver-ABA® | Palnicro®-30 | Palnicro®-30 | Palnisi™-47 | Palnisi™-47
[5 empty] | Palnicro®-36-M | Palnicro®-36-M | Silver-ABA® | Silver-ABA®
[5 empty] | Palnisi™-47 | Palnisi™-47
[5 empty] | Silver-ABA® | Silver-ABA®
Steel - Carbon & Low Alloy | Copper (OFHC) | Copper-ABA® | Copper (OFHC) | Copper (OFHC) | Copper (OFHC) | Copper (OFHC) | Copper (OFHC) | Copper (OFHC) | Copper-ABA® | Copper (OFHC) | Copper-ABA® | Copper (OFHC)
| Copper-ABA® | Cusil® (BAg-8) | 35% Gold 65% Copper | Copper-ABA® | Copper-ABA® | Copper-ABA® | Copper-ABA® | Copper-ABA® | Cusil®-ABA® | Copper-ABA® | Cusil®-ABA® | Copper-ABA®
| 35% Gold 65% Copper | Cusil®-ABA® | 37.5% Gold 62.5% Copper | 35% Gold 65% Copper | 35% Gold 65% Copper | Cusil® (BAg-8) | Cusil®-ABA® | Cusil®-ABA® | Cusin-1-ABA® | Cusil®-ABA® | Cusin-1-ABA® | Cusil®-ABA®
| 37.5% Gold 62.5% Copper | Cusin-1-ABA® | 40% Gold 60% Copper | 37.5% Gold 62.5% Copper | 37.5% Gold 62.5% Copper | Cusil®-ABA® | Cusin-1-ABA® | Cusin-1-ABA® | Gapasil®-9 | Cusin-1-ABA® | Incusil®-ABA® | Cusin-1-ABA®
| 40% Gold 60% Copper | Gemco® | 50% Gold 50% Copper | 40% Gold 60% Copper | 40% Gold 60% Copper | Cusin-1-ABA® | Icronibsi®-7 | Icronibsi®-7 | Incusil®-ABA® | Incusil®-ABA® | Ticusil® | Incusil®-ABA®
| 50% Gold 50% Copper | Incusil®-ABA® | 80% Gold 20% Copper | 50% Gold 50% Copper | 50% Gold 50% Copper | Gemco® | Incusil®-ABA® | Incusil®-ABA® | Palsil®-10 | Nicoro® (BAu-3) |  | Nicuman®-23
| 80% Gold 20% Copper | Nibsi®-4 | Cusil® (BAg-8) | 80% Gold 20% Copper | 80% Gold 20% Copper | Incusil®-ABA® | Nibsi®-4 | Nibsi®-4 | Silver-ABA® | Nicoro®-80 |  | Nicuman®-37 (AMS-4764)
| Cusil® (BAg-8) | Nicuman®-23 | Nicusil®-3 | Cusil® (BAg-8) | Cusil®-ABA® | Nicuman®-23 | Nicuman®-23 | Nioro™ (AMS-4787; BAu-4) |  | Palcusil®-10 |  | Silver-ABA®
| Cusil®-ABA® | Nicuman®-37 (AMS-4764) | Nicusil®-8 ( AMS-4765) | Cusil®-ABA® | Cusin-1-ABA® | Nicuman®-37 (AMS-4764) | Nicuman®-37 (AMS-4764) | Palcusil®-10 |  | Palcusil®-15
| Cusin-1-ABA® |  | Palcusil®-10 | Cusin-1-ABA® | Gemco® | Nicusil®-3 | Nicusil®-3 | Palcusil®-15 |  | Palcusil®-25 (BAg-32)
| Gemco® |  | Palcusil®-15 | Gemco® | Incusil®-ABA® | Nicusil®-8 ( AMS-4765) | Nicusil®-8 ( AMS-4765) | Palcusil®-25 (BAg-32) |  | Palcusil®-5
| Incusil®-ABA® |  | Palcusil®-25 (BAg-32) | Incusil®-ABA® | Nibsi®-4 | Palnicro®-30 | Palcusil®-10 | Palcusil®-5 |  | Palni®
| Nicuman®-23 |  | Palcusil®-5 | Nibsi®-4 | Nicuman®-23 | Palnicro®-36-M | Palcusil®-15 | Palnicro®-30 |  | Palsil®-10
| Nicuman®-37 (AMS-4764) |  | Silver (BAg-0) | Nicuman®-23 | Nicuman®-37 (AMS-4764) | Palnisi™-47 | Palcusil®-25 (BAg-32) | Palnicro®-36-M
| Silver-ABA® |  |  | Nicuman®-37 (AMS-4764) | Nicusil®-3 | Silver-ABA® | Palcusil®-5 | Palnisi™-47
|  |  |  | Nicusil®-3 | Nicusil®-8 ( AMS-4765) |  | Palnicro®-30
|  |  |  | Nicusil®-8 ( AMS-4765) | Palcusil®-10 |  | Palnicro®-36-M
|  |  |  | Palcusil®-10 | Palcusil®-15 |  | Palnisi™-47
|  |  |  | Palcusil®-15 | Palcusil®-25 (BAg-32) |  | Silver-ABA®
|  |  |  | Palcusil®-25 (BAg-32) | Palcusil®-5
|  |  |  | Palcusil®-5 | Palnicro®-30
|  |  |  | Palnicro®-30 | Palnicro®-36-M
|  |  |  | Palnicro®-36-M | Palnisi™-47
|  |  |  | Palnisi™-47 | Silver-ABA®
Silver-ABA®
Steel - Stainless | Copper (OFHC) | Copper-ABA® | Copper (OFHC) | Copper (OFHC) | Copper (OFHC) | Copper (OFHC) | Copper-ABA® | Copper-ABA® | Copper-ABA® | Copper (OFHC) | Copper-ABA® | Copper (OFHC)
| Copper-ABA® | Cusil®-ABA® | 35% Gold 65% Copper | Copper-ABA® | Copper-ABA® | Copper-ABA® | Cusil®-ABA® | Cusil®-ABA® | Cusil®-ABA® | Copper-ABA® | Cusil®-ABA® | Copper-ABA®
| Cusil®-ABA® | Cusin-1-ABA® | 37.5% Gold 62.5% Copper | 35% Gold 65% Copper | 35% Gold 65% Copper | 35% Gold 65% Copper | Cusin-1-ABA® | Cusin-1-ABA® | Cusin-1-ABA® | Cusil®-ABA® | Cusin-1-ABA® | Cusil®-ABA®
| Cusin-1-ABA® | Gemco® | 40% Gold 60% Copper | 37.5% Gold 62.5% Copper | 37.5% Gold 62.5% Copper | 37.5% Gold 62.5% Copper | Icronibsi®-7 | Icronibsi®-7 | Gapasil®-9 | Cusin-1-ABA® | Incusil®-ABA® | Cusin-1-ABA®
| Gemco® | Incusil®-ABA® | 50% Gold 50% Copper | 40% Gold 60% Copper | 40% Gold 60% Copper | 40% Gold 60% Copper | Incusil®-ABA® | Incusil®-ABA® | Incusil®-ABA® | Incusil®-ABA® | Ticuni® | Incusil®-ABA®
| Incusil®-ABA® | Nicuman®-23 | 80% Gold 20% Copper | 50% Gold 50% Copper | 50% Gold 50% Copper | 50% Gold 50% Copper | Nibsi®-4 | Nibsi®-4 | Palsil®-10 | Nibsi®-4 | Ticuni®-60 | Nicoro® (BAu-3)
| Nibsi®-4 | Nicuman®-37 (AMS-4764) | Palcusil®-10 | 80% Gold 20% Copper | 80% Gold 20% Copper | 80% Gold 20% Copper | Nicoro® (BAu-3) | Nioro™ (AMS-4787; BAu-4) | Silver-ABA® | Nioro™ (AMS-4787; BAu-4) | Ticusil® | Nicoro®-80
| Nicoro® (BAu-3) | Nioro™ (AMS-4787; BAu-4) | Palcusil®-15 | Cusil®-ABA® | Cusil®-ABA® | Cusil®-ABA® | Nicoro®-80 | Palcusil®-10 | Ticuni® | Palcusil®-10 | Tini™-67 | Nicuman®-23
| Nicoro®-80 | Palcusil®-10 | Palcusil®-25 (BAg-32) | Cusin-1-ABA® | Cusin-1-ABA® | Cusin-1-ABA® | Nicuman®-23 | Palcusil®-15 | Ticuni®-60 | Palcusil®-15 |  | Nicuman®-37 (AMS-4764)
| Nicuman®-23 | Palcusil®-15 | Palcusil®-5 | Gemco® | Gemco® | Gemco® | Nicuman®-37 (AMS-4764) | Palcusil®-25 (BAg-32) | Ticusil® | Palcusil®-25 (BAg-32) |  | Silver-ABA®
| Nicuman®-37 (AMS-4764) | Palcusil®-25 (BAg-32) | Silcoro®-60 | Incusil®-ABA® | Icronibsi®-7 | Incusil®-ABA® | Nioro™ (AMS-4787; BAu-4) | Palcusil®-5 | Tini™-67 | Palcusil®-5
| Nioro™ (AMS-4787; BAu-4) | Palcusil®-5 | Silcoro®-75 | Nibsi®-4 | Incusil®-ABA® | Nibsi®-4 | Palcusil®-10 | Palnicro®-30 |  | Palni®
| Palcusil®-10 | Silcoro®-60 |  | Nicuman®-23 | Nibsi®-4 | Nicuman®-23 | Palcusil®-15 | Palnicro®-36-M |  | Palniro®-1 (AMS-4784)
| Palcusil®-15 | Silcoro®-75 |  | Nicuman®-37 (AMS-4764) | Nicoro® (BAu-3) | Nicuman®-37 (AMS-4764) | Palcusil®-25 (BAg-32) | Palniro®-1 (AMS-4784) |  | Palniro®-4 (AMS-4785)
| Palcusil®-25 (BAg-32) |  |  | Nicusil®-3 | Nicoro®-80 | Nicusil®-3 | Palcusil®-5 | Palniro®-4 (AMS-4785) |  | Palniro®-7 (AMS-4786)
| Palcusil®-5 |  |  | Nicusil®-8 ( AMS-4765) | Nicusil®-3 | Nicusil®-8 ( AMS-4765) | Palnicro®-30 | Palniro®-7 (AMS-4786) |  | Paloro® (BAu-8)
| Silcoro®-60 |  |  | Nioro™ (AMS-4787; BAu-4) | Nicusil®-8 ( AMS-4765) | Palcusil®-10 | Palnicro®-36-M | Palnisi™-47
| Silcoro®-75 |  |  | Palcusil®-10 | Nioro™ (AMS-4787; BAu-4) | Palcusil®-15 | Palnisi™-47 | Silver-ABA®
| Silver-ABA® |  |  | Palcusil®-15 | Palcusil®-10 | Palcusil®-25 (BAg-32) | Silver-ABA®
|  |  |  | Palcusil®-25 (BAg-32) | Palcusil®-15 | Palcusil®-5
|  |  |  | Palcusil®-5 | Palcusil®-25 (BAg-32) | Palnicro®-30
|  |  |  | Palnicro®-30 | Palcusil®-5 | Palnicro®-36-M
|  |  |  | Palnicro®-36-M | Palnicro®-30 | Palnisi™-47
|  |  |  | Palnisi™-47 | Palnicro®-36-M | Silver-ABA®
|  |  |  | Silver-ABA® | Palnisi™-47
Silcoro®-60
Silcoro®-75
Silver-ABA®
Nickel & Its Alloys | Copper (OFHC) | Copper-ABA® | Copper (OFHC) | Copper (OFHC) | Copper (OFHC) | Copper (OFHC) | Copper-ABA® | Copper-ABA® | Copper-ABA® | Copper-ABA® | Copper-ABA® | Copper (OFHC)
| Copper-ABA® | 35% Gold 65% Copper | 35% Gold 65% Copper | Copper-ABA® | Copper-ABA® | Copper-ABA® | Cusil®-ABA® | Cusil®-ABA® | Cusil®-ABA® | Cusil®-ABA® | Cusil®-ABA® | Copper-ABA®
| 35% Gold 65% Copper | 37.5% Gold 62.5% Copper | 37.5% Gold 62.5% Copper | Cusil® (BAg-8) | 35% Gold 65% Copper | 35% Gold 65% Copper | Cusin-1-ABA® | Cusin-1-ABA® | Cusin-1-ABA® | Cusin-1-ABA® | Cusin-1-ABA® | 35% Gold 65% Copper
| 37.5% Gold 62.5% Copper | 40% Gold 60% Copper | 40% Gold 60% Copper | Cusil®-ABA® | 37.5% Gold 62.5% Copper | 37.5% Gold 62.5% Copper | Incusil®-ABA® | Icronibsi®-7 | Gapasil®-9 | Incusil®-ABA® | Incusil®-ABA® | 37.5% Gold 62.5% Copper
| 40% Gold 60% Copper | 50% Gold 50% Copper | 50% Gold 50% Copper | Cusin-1-ABA® | 40% Gold 60% Copper | 40% Gold 60% Copper | Nibsi®-4 | Incusil®-ABA® | Incusil®-ABA® | Nioro™ (AMS-4787; BAu-4) | Ticuni® | 40% Gold 60% Copper
| 50% Gold 50% Copper | 80% Gold 20% Copper | 80% Gold 20% Copper | Gemco® | 50% Gold 50% Copper | 50% Gold 50% Copper | Nicuman®-23 | Nibsi®-4 | Palsil®-10 | Palni® | Ticuni®-60 | 50% Gold 50% Copper
| 80% Gold 20% Copper | Cusil® (BAg-8) | Cusil® (BAg-8) | Incusil®-ABA® | 80% Gold 20% Copper | 80% Gold 20% Copper | Nicuman®-37 (AMS-4764) | Nioro™ (AMS-4787; BAu-4) | Ticuni® | Palniro®-1 (AMS-4784) | Ticusil® | 80% Gold 20% Copper
| Cusil® (BAg-8) | Cusil®-ABA® | Nicoro® (BAu-3) | Nicuman®-23 | Cusil®-ABA® | Cusil® (BAg-8) | Nioro™ (AMS-4787; BAu-4) | Palco® (BPd-1) | Ticuni®-60 | Palniro®-4 (AMS-4785) | Tini™-67 | Cusil®-ABA®
| Cusil®-ABA® | Cusin-1-ABA® | Nicoro®-80 | Nicuman®-37 (AMS-4764) | Cusin-1-ABA® | Cusil®-ABA® | Palcusil®-10 | Palni® | Ticusil® | Palniro®-7 (AMS-4786) |  | Cusin-1-ABA®
| Cusin-1-ABA® | Gemco® | Nicusil®-3 | Nicusil®-3 | Gemco® | Cusin-1-ABA® | Palcusil®-15 | Palnicro®-30 | Tini™-67 | Paloro® (BAu-8) |  | Incusil®-ABA®
| Gemco® | Incusil®-10 | Nicusil®-8 ( AMS-4765) | Nicusil®-8 ( AMS-4765) | Incusil®-ABA® | Gemco® | Palcusil®-25 (BAg-32) | Palnicro®-36-M |  | Silver-ABA® |  | Nicoro® (BAu-3)
| Incusil®-10 | Incusil®-15 (BAg-29) | Palcusil®-10 | Nioro™ (AMS-4787; BAu-4) | Nibsi®-4 | Incusil®-ABA® | Palcusil®-5 | Palniro®-1 (AMS-4784) |  |  |  | Nicoro®-80
| Incusil®-15 (BAg-29) | Incusil®-ABA® | Palcusil®-15 | Palcusil®-10 | Nicuman®-23 | Nibsi®-4 | Palnicro®-30 | Palniro®-4 (AMS-4785) |  |  |  | Nicuman®-23
| Incusil®-ABA® | Nicusil®-3 | Palcusil®-25 (BAg-32) | Palcusil®-15 | Nicuman®-37 (AMS-4764) | Nicuman®-23 | Palnicro®-36-M | Palniro®-7 (AMS-4786) |  |  |  | Nicuman®-37 (AMS-4764)
| Nicusil®-3 | Nicusil®-8 ( AMS-4765) | Palcusil®-5 | Palcusil®-25 (BAg-32) | Nicusil®-3 | Nicuman®-37 (AMS-4764) | Palnisi™-47 | Palnisi™-47 |  |  |  | Silver-ABA®
| Nicusil®-8 ( AMS-4765) | Palcusil®-10 | Silcoro®-60 | Palcusil®-5 | Nicusil®-8 ( AMS-4765) | Nicusil®-3 | Silver-ABA® | Paloro® (BAu-8)
| Palcusil®-10 | Palcusil®-15 | Silcoro®-75 | Palni® | Nioro™ (AMS-4787; BAu-4) | Nicusil®-8 ( AMS-4765)
| Palcusil®-15 | Palcusil®-25 (BAg-32) |  | Palnicro®-30 | Palcusil®-10 | Palcusil®-10
| Palcusil®-25 (BAg-32) | Palcusil®-5 |  | Palnicro®-36-M | Palcusil®-15 | Palcusil®-15
| Palcusil®-5 | Silcoro®-60 |  | Palniro®-1 (AMS-4784) | Palcusil®-25 (BAg-32) | Palcusil®-25 (BAg-32)
| Silver (BAg-0) | Silcoro®-75 |  | Palniro®-4 (AMS-4785) | Palcusil®-5 | Palcusil®-5
| Silver-ABA® |  |  | Palniro®-7 (AMS-4786) | Palnicro®-30 | Palnicro®-30
|  |  |  | Palnisi™-47 | Palnicro®-36-M | Palnicro®-36-M
|  |  |  | Silver-ABA® | Palnisi™-47 | Palnisi™-47
[5 empty] | Silver-ABA® | Silver-ABA®
Ceramic - Metallized | Copper (OFHC) | 35% Gold 65% Copper | 35% Gold 65% Copper | Copper (OFHC) | Copper (OFHC) | Copper (OFHC) | None | None | None | None | None | None
| 35% Gold 65% Copper | 37.5% Gold 62.5% Copper | 37.5% Gold 62.5% Copper | 35% Gold 65% Copper | 35% Gold 65% Copper | 35% Gold 65% Copper
| 37.5% Gold 62.5% Copper | 40% Gold 60% Copper | 40% Gold 60% Copper | 37.5% Gold 62.5% Copper | 37.5% Gold 62.5% Copper | 37.5% Gold 62.5% Copper
| 40% Gold 60% Copper | 50% Gold 50% Copper | 50% Gold 50% Copper | 40% Gold 60% Copper | 40% Gold 60% Copper | 40% Gold 60% Copper
| 50% Gold 50% Copper | 80% Gold 20% Copper | 80% Gold 20% Copper | 50% Gold 50% Copper | 50% Gold 50% Copper | 50% Gold 50% Copper
| 80% Gold 20% Copper | Cusil® (BAg-8) | Cusil® (BAg-8) | 80% Gold 20% Copper | 80% Gold 20% Copper | 80% Gold 20% Copper
| Cusil® (BAg-8) | Georo™ | Incusil®-10 | Cusil® (BAg-8) | Cusil® (BAg-8) | Cusil® (BAg-8)
| Georo™ | Incusil®-10 | Incusil®-15 (BAg-29) | Nicoro® (BAu-3) | Nicoro® (BAu-3) | Nicusil®-3
| Incusil®-10 | Incusil®-15 (BAg-29) | Silver (BAg-0) | Nicoro®-80 | Nicoro®-80 | Nicusil®-8 ( AMS-4765)
| Incusil®-15 (BAg-29) | Nicoro® (BAu-3) |  | Nicusil®-3 | Nicusil®-3 | Palcusil®-10
| Nicoro® (BAu-3) | Nicoro®-80 |  | Nicusil®-8 ( AMS-4765) | Nicusil®-8 ( AMS-4765) | Palcusil®-15
| Nicoro®-80 | Nicusil®-3 |  | Palcusil®-10 | Palcusil®-10 | Palcusil®-25 (BAg-32)
| Nicusil®-3 | Nicusil®-8 ( AMS-4765) |  | Palcusil®-15 | Palcusil®-15 | Palcusil®-5
| Nicusil®-8 ( AMS-4765) | Palcusil®-10 |  | Palcusil®-25 (BAg-32) | Palcusil®-25 (BAg-32) | Silver (BAg-0)
| Palcusil®-10 | Palcusil®-15 |  | Palcusil®-5 | Palcusil®-5
| Palcusil®-15 | Palcusil®-25 (BAg-32) |  | Silcoro®-60 | Silcoro®-60
| Palcusil®-25 (BAg-32) | Palcusil®-5 |  | Silcoro®-75 | Silcoro®-75
| Palcusil®-5 | Silver (BAg-0)
Silver (BAg-0)
Copper & its Alloys | Copper-ABA® | Copper-ABA® | 35% Gold 65% Copper | Copper-ABA® | Copper-ABA® | Copper-ABA® | Copper-ABA® | Copper-ABA® | Copper-ABA® | Copper-ABA® | Copper-ABA® | Copper-ABA®
| 35% Gold 65% Copper | 35% Gold 65% Copper | 37.5% Gold 62.5% Copper | 35% Gold 65% Copper | Cusil®-ABA® | Cusil® (BAg-8) | Cusil®-ABA® | Cusil®-ABA® | Cusil®-ABA® | Cusil®-ABA® | Cusil®-ABA® | 35% Gold 65% Copper
| 37.5% Gold 62.5% Copper | 37.5% Gold 62.5% Copper | 40% Gold 60% Copper | 37.5% Gold 62.5% Copper | Cusin-1-ABA® | Cusil®-ABA® | Cusin-1-ABA® | Cusin-1-ABA® | Cusin-1-ABA® | Cusin-1-ABA® | Cusin-1-ABA® | 37.5% Gold 62.5% Copper
| 40% Gold 60% Copper | 40% Gold 60% Copper | 50% Gold 50% Copper | 40% Gold 60% Copper | Gemco® | Cusin-1-ABA® | Incusil®-ABA® | Incusil®-ABA® | Gapasil®-9 | Incusil®-ABA® | Incusil®-ABA® | 40% Gold 60% Copper
| 50% Gold 50% Copper | 50% Gold 50% Copper | 80% Gold 20% Copper | 50% Gold 50% Copper | Incusil®-ABA® | Gemco® | Nicuman®-23 | Nicoro® (BAu-3) | Incusil®-ABA® | Nicoro® (BAu-3) | Ticuni® | 50% Gold 50% Copper
| 80% Gold 20% Copper | 80% Gold 20% Copper | Cusil® (BAg-8) | 80% Gold 20% Copper | Nicuman®-23 | Incusil®-ABA® | Nicuman®-37 (AMS-4764) | Nicoro®-80 | Ticuni® | Nicoro®-80 | Ticuni®-60 | 80% Gold 20% Copper
| Cusil® (BAg-8) | Cusil® (BAg-8) | Georo™ | Cusil® (BAg-8) | Nicuman®-37 (AMS-4764) | Nibsi®-4 | Nicusil®-3 | Nicuman®-23 | Ticuni®-60 | Nioro™ (AMS-4787; BAu-4) | Ticusil® | Cusil®-ABA®
| Cusil®-ABA® | Cusil®-ABA® | Incusil®-10 | Cusil®-ABA® | Nioro™ (AMS-4787; BAu-4) | Nicuman®-23 | Nicusil®-8 ( AMS-4765) | Nicuman®-37 (AMS-4764) | Ticusil® | Silcoro®-60 | Tini™-67 | Cusin-1-ABA®
| Cusin-1-ABA® | Cusin-1-ABA® | Incusil®-15 (BAg-29) | Cusin-1-ABA® | Palcusil®-10 | Nicuman®-37 (AMS-4764) |  | Palcusil®-10 | Tini™-67 | Silcoro®-75 |  | Incusil®-ABA®
| Gemco® | Gemco® | Nicoro® (BAu-3) | Gemco® | Palcusil®-15 |  |  | Palcusil®-15 |  |  |  | Nicuman®-23
| Incusil®-10 | Incusil®-10 | Nicoro®-80 | Incusil®-10 | Palcusil®-25 (BAg-32) |  |  | Palcusil®-25 (BAg-32) |  |  |  | Nicuman®-37 (AMS-4764)
| Incusil®-15 (BAg-29) | Incusil®-15 (BAg-29) | Nicusil®-3 | Incusil®-15 (BAg-29) | Palcusil®-5 |  |  | Palcusil®-5
| Incusil®-ABA® | Incusil®-ABA® | Nicusil®-8 ( AMS-4765) | Incusil®-ABA® | Silcoro®-60 |  |  | Silcoro®-60
| Nicoro® (BAu-3) | Nicuman®-23 | Palcusil®-10 | Nicusil®-3 | Silcoro®-75 |  |  | Silcoro®-75
| Nicoro®-80 | Nicuman®-37 (AMS-4764) | Palcusil®-15 | Nicusil®-8 ( AMS-4765)
| Nicusil®-3 | Palcusil®-10 | Palcusil®-25 (BAg-32) | Palcusil®-10
| Nicusil®-8 ( AMS-4765) | Palcusil®-15 | Palcusil®-5 | Palcusil®-15
| Palcusil®-10 | Palcusil®-25 (BAg-32) | Silver (BAg-0) | Palcusil®-25 (BAg-32)
| Palcusil®-15 | Palcusil®-5 |  | Palcusil®-5
| Palcusil®-25 (BAg-32) | Silver (BAg-0) |  | Silcoro®-60
| Palcusil®-5 |  |  | Silcoro®-75
Kovar / Rodar | Copper (OFHC) | Copper-ABA® | Copper (OFHC) | Copper (OFHC) | Copper (OFHC) | Copper (OFHC) | Copper (OFHC) | Copper-ABA® | Copper-ABA® | Copper (OFHC) | Copper-ABA® | Copper (OFHC)
| Copper-ABA® | 35% Gold 65% Copper | 35% Gold 65% Copper | Copper-ABA® | Copper-ABA® | Copper-ABA® | Copper-ABA® | Cusil®-ABA® | Cusil®-ABA® | Copper-ABA® | Cusil®-ABA® | Copper-ABA®
| 35% Gold 65% Copper | 37.5% Gold 62.5% Copper | 37.5% Gold 62.5% Copper | 35% Gold 65% Copper | Cusil®-ABA® | 35% Gold 65% Copper | Cusil®-ABA® | Cusin-1-ABA® | Cusin-1-ABA® | Cusil®-ABA® | Cusin-1-ABA® | Cusil®-ABA®
| 37.5% Gold 62.5% Copper | 40% Gold 60% Copper | 40% Gold 60% Copper | 37.5% Gold 62.5% Copper | Cusin-1-ABA® | 37.5% Gold 62.5% Copper | Cusin-1-ABA® | Icronibsi®-7 | Gapasil®-9 | Cusin-1-ABA® | Incusil®-ABA® | Cusin-1-ABA®
| 40% Gold 60% Copper | 50% Gold 50% Copper | 50% Gold 50% Copper | 40% Gold 60% Copper | Gemco® | 40% Gold 60% Copper | Incusil®-ABA® | Incusil®-ABA® | Incusil®-ABA® | Incusil®-ABA® | Silver-ABA® | Incusil®-ABA®
| 50% Gold 50% Copper | 80% Gold 20% Copper | 80% Gold 20% Copper | 50% Gold 50% Copper | Incusil®-ABA® | 50% Gold 50% Copper | Nicuman®-23 | Nibsi®-4 | Silver-ABA® | Nioro™ (AMS-4787; BAu-4) | Ticuni® | Nicuman®-23
| 80% Gold 20% Copper | Cusil® (BAg-8) | Cusil® (BAg-8) | 80% Gold 20% Copper | Nibsi®-4 | 80% Gold 20% Copper | Nicuman®-37 (AMS-4764) | Nicoro® (BAu-3) | Ticuni® | Palniro®-1 (AMS-4784) | Ticuni®-60 | Nicuman®-37 (AMS-4764)
| Cusil® (BAg-8) | Cusil®-ABA® | Georo™ | Cusil® (BAg-8) | Nicoro® (BAu-3) | Cusil® (BAg-8) | Palcusil®-10 | Nicoro®-80 | Ticuni®-60 | Palniro®-4 (AMS-4785) | Ticusil® | Silver-ABA®
| Cusil®-ABA® | Cusin-1-ABA® | Incusil®-10 | Cusil®-ABA® | Nicoro®-80 | Cusil®-ABA® | Palcusil®-15 | Nioro™ (AMS-4787; BAu-4) | Ticusil® | Palniro®-7 (AMS-4786) | Tini™-67
| Cusin-1-ABA® | Gemco® | Incusil®-15 (BAg-29) | Cusin-1-ABA® | Nicuman®-23 | Cusin-1-ABA® | Palcusil®-25 (BAg-32) | Palcusil®-10 | Tini™-67 | Silcoro®-60
| Gemco® | Incusil®-10 | Nicoro® (BAu-3) | Gemco® | Nicuman®-37 (AMS-4764) | Gemco® | Palcusil®-5 | Palcusil®-15 |  | Silcoro®-75
| Incusil®-10 | Incusil®-15 (BAg-29) | Nicoro®-80 | Incusil®-10 | Nioro™ (AMS-4787; BAu-4) | Incusil®-ABA® | Silver-ABA® | Palcusil®-25 (BAg-32) |  | Silver-ABA®
| Incusil®-15 (BAg-29) | Incusil®-ABA® | Nicusil®-3 | Incusil®-15 (BAg-29) | Palcusil®-10 | Nicuman®-23 |  | Palcusil®-5
| Incusil®-ABA® | Nicoro® (BAu-3) | Nicusil®-8 ( AMS-4765) | Incusil®-ABA® | Palcusil®-15 | Nicuman®-37 (AMS-4764) |  | Silver-ABA®
| Nicoro® (BAu-3) | Nicoro®-80 | Palcusil®-10 | Nicusil®-3 | Palcusil®-25 (BAg-32) | Silver-ABA®
| Nicoro®-80 | Nicusil®-3 | Palcusil®-15 | Nicusil®-8 ( AMS-4765) | Palcusil®-5
| Nicusil®-3 | Nicusil®-8 ( AMS-4765) | Palcusil®-25 (BAg-32) | Palcusil®-10 | Silcoro®-60
| Nicusil®-8 ( AMS-4765) | Palcusil®-10 | Palcusil®-5 | Palcusil®-15 | Silcoro®-75
| Palcusil®-10 | Palcusil®-15 | Silver (BAg-0) | Palcusil®-25 (BAg-32) | Silver-ABA®
| Palcusil®-15 | Palcusil®-25 (BAg-32) |  | Palcusil®-5
| Palcusil®-25 (BAg-32) | Palcusil®-5 |  | Silver (BAg-0)
| Palcusil®-5 |  |  | Silver-ABA®
Silver-ABA®

## Contact info
Morgan Advanced Materials
Wesgo® Metals
2425 Whipple Road
Hayward, CA 94544-7807
USA
| Phone | +1 (510) 491-1260 | Direct to customer service
| Phone | +1 (510) 491-1100 | Main
| Fax | +1(510) 491-1175
The determination as to the adaptability of any WESGO® material to the specific needs of the
Buyer is solely the Buyer's prerogative and responsibility. All technical information, data and
recommendations are based on tests and accumulated experience data which WESGO®
believes to be reliable. However, the accuracy and completeness thereof are not guaranteed.